## 封面
宁波磁声实业有限公司
RC40 系列产品
检验作业指导书
EVT/WI-T-07-S0004
页数：共8页
|  | 编 制: |  | 杨文倩
|  | 审 核: |  | Fairy Fang
|  | 批 准: |  | 周亚萍
受控状态:
| REV：A/1 |  |  |  | No: | A0113
| 分发：A |  |  |  | 编制日期: | 2025-06-28
页码：1/8页

## 履历表
修改履历表
修改时间 | 修改章节 | 修改内容 | 版本升 级记录 | 修改人 | 批准人 | 生效时间
2025-04-09 | / | 新编制 | A0 | 杨文倩 | 周亚萍 | 2025-04-16
2025-06-28 | / | 更改阶段 | A1 | 杨文倩 | 周亚萍 | 2025-06-28
页码：2/8页

## 磁钢-IQC
|  | 产品名称 | RC40 | 抽样计划
|  | 产品编号 | 单磁钢 Magnet | GB/T-2828.1 一般Ⅱ级
编号 | 检验项目 | 质量特性要求 |  | Level | 测量方法
1 | 磁钢性能等级 | 仔细核对磁钢性能等级，与图纸保持一致 测试项目：Br\Hcj\Bhmax N45SH-100RC |  | IQC 查看来料测试报告 （由供应商提供报告）
2 | RoHs | 符合069-0135文件，根据《限制物质检验控制作业指导书》执行检验 |  | NPI：1次/Build MP：1次/月 | 天瑞1800B
3 | 尺寸(FAI/SPC尺寸) | 尺寸规格参照图纸定义 |  | 32pcs/Lot | OMM、MIC千分尺（厚度）
4 | R 角 | <0.2 |  | 3pcs/Lot | OMM
5 | 磁化向 | 规格参照图纸定义 |  | 32pcs/Lot | 三轴线圈+亥姆霍兹线圈
6 | 磁矩（MM） | 规格参照图纸定义 |  | 32pcs/Lot | 三轴线圈+亥姆霍兹线圈
7 | Flux Decay 磁衰测试 | 磁衰<3% ， 65℃，30min |  | 10pcs/Lot | 三轴线圈+亥姆霍兹线圈
8 | 镀层厚度 NiCuNi镀层 | 检查分层厚度顶 Ni, Cu层， 底Ni 表Ni: 3~9 μm；Cu: 2~5 μm；底Ni: 2~5 μm 镀层总厚度 7-19μm，每层厚度参照图纸规格 |  | 3pcs/Lot | 金相测试仪
9 | 镀层厚度 NiCuNi+En 镀层 | 检查分层厚度顶 Ni, Cu层， 底Ni 表Ni: 2~5 μm；Cu: 2~5 μm；底Ni: 2~5 μm 镀层总厚度 6-15μm，每层厚度参照图纸规格 |  | 3pcs/Lot | 金相测试仪
10 | 开裂分层检查 | 尺寸、数量和开裂位置 |  | 3pcs/Lot | 金相测试仪
11 | 镀层厚度 Zn 镀层 | 检查Zn镀层厚度，6～14μm |  | 3pcs/Lot | X-Strata920自动仪
12 | 环氧总镀层厚度 | 环氧总镀层厚度，6～14μm |  | 3pcs/Lot | 金相测试仪
13 | 盐雾测试 SST | 无剥落、无气泡、无腐蚀>24hrs (镭雕后) |  | 10 pcs/Lot | 盐雾测试箱
14 | 达因 | ≥34 (内控) |  | 10pcs/Lot | 达因笔
15 | 百格测试 | 4B(内控） |  | 10pcs/Lot | 百格刀+3M 610胶带
16 | 光泽度计 | 规格参照内部图纸定义 NiCuNi光泽80～200 ，镀Zn 100～320，环氧不管控 |  | 10pcs/Lot | 光泽度计
17 | 热冲击测试 | 250°C±10°C,1H 0±2 °C for ice bath 镀层无起泡、无脱落（NiCuNi镀层） 150°C±10°C，1H 0±2 °Cfor ice bath 镀层无起泡、无脱落（Zn镀层） |  | 5pcs/Lot | Oven 高温试验箱
18 | 外观 | 菲林比对片版本：《099-04896-A》Class D： 外观标准参照RC40/RC19s外观检验文件 |  | GB/T-2828.1 一般Ⅱ级 AQL 0.4 | 目视
19 | 来料随货文件检查 | 尺寸检查报告、性能报告、材质证明 |  | 每批来料 | 由供应商提供报告
适用场合： 本页指导书适用于IQC来料检验及PQC确认物料时参照！
页码：3/8页

## GF、PSA、PET-IQC
|  | 产品名称 | RC40 | 抽样计划
|  | 产品编号 | GF/PSA/PET | GB/T-2828.1 一般Ⅱ级
编号 | 检验项目 | 质量特性要求 |  | Level | 测量方法
1 | 材质报告 | / |  | 由供应商提供报告 Supplier's testing report
2 | RoHs | 符合069-0135文件，根据《限制物质检验控制作业指导书》执行检验 |  | NPI：1次/Build MP：1次/月 | 天瑞1800B
3 | 尺寸(FAI/SPC尺寸) | 尺寸规格参照图纸定义（长、宽、厚、位置度） |  | 32pcs/Lot | OMM、MIC千分尺（厚度）
4 | 平面度检查 | 将PET板放到大理石板上，检查是否有变形、翘起 |  | 10pcs/Lot | 目视
6 | 外观 | 1、检是否模切不良 2、PET色差 3、是否漏材 |  | GB/T-2828.1 一般Ⅱ级 AQL 0.4 | 目视
适用场合： 本页指导书适用于IQC来料检验及PQC确认物料时参照！
页码：4/8页

## 单磁钢-PQC
|  | 产品名称 | RC40 | 抽样计划
|  | 产品编号 | 单磁钢(裸磁+充磁) | GB/T-2828.1 一般Ⅱ级
编号 | 检验项目 | 质量特性要求 |  | Level | 测量方法
1 | 确认磁钢 | 确认物料符合图纸要求 |  | 1次/班 Twice/shift | 目视
2 | 长度、宽度、厚度 FAI /SPC 尺寸 | 尺寸参见图纸要求 |  | 5pcs/4H | OMM
3 | 充磁设备参数确认 | 参数设置与 SOP 文件一致 |  | 1次/班 Twice/shift | 目视
4 | 镭雕 | 参数设置与 SOP 文件一致 |  | 1次/班 Twice/shift | 目视
5 |  | 镭雕板极性抽检 |  | 1次/班 1 time/shift | 极性笔
6 |  | 镭雕清晰易辨认 镭雕位置符合SOP 要求，极性与实物一致 |  | 首末件10pcs， 巡检10pcs/4H | 目视
7 | 磁矩（MM） | MM 按照图纸要求 |  | 5pcs/4H | 三轴线圈+亥姆霍兹线圈
8 | 磁偏角 | 按照图纸要求 |  | 5pcs/4H | 三轴线圈+亥姆霍兹线圈
9 | 弱磁 | 显影片上显示的图像轮廓清晰可见（充磁产品） 不可显示（裸磁产品） |  | 5pcs/4H | 磁极片+目视
10 | 极性 | 极性参考图纸 |  | 100% | 极性笔
11 | 盐雾测试 SST | 无剥落、无气泡、无腐蚀>24hrs |  | 10pcs/Lot | 盐雾试验箱
12 | 达因 | ≥34 |  | 10pcs/Lot | 达因笔
13 | 百格测试 | 4B(内控) |  | 10pcs/Lot | 百格刀+3M 610胶带
14 | 镭雕标记 | 镭雕标记参照图纸 |  | 100% | 目视
15 | 外观 | 菲林比对片版本：《099-04896-A》Class D： 参照RC40外观检验文件 |  | GB/T-2828.1 一般Ⅱ级 AQL 0.4 | 目视
适用场合：本页指导书适用于PQC过程控制检验
页码：5/8页

## 组件-PQC
|  | 产品名称 | RC40 | 抽样计划（巡检及包装）
|  | 产品编号 | 磁钢组件 | GB/T-2828.1 一般Ⅱ级
编号 | 检验项目 | 质量特性要求 |  | Level | 测量方法
1 | 确认磁钢、GF/PSA/PET | 确认物料符合图纸要求; |  | 1次/班 | 目视
2 | 盐雾测试 SST | 无剥落、无气泡、无腐蚀>24hrs |  | 9pcs/Lot | 盐雾试验箱
3 | 磁饱和度检查(弱磁) | 磁极片上显示的图像轮廓清晰可见 |  | 100% | 磁极片+目视
4 | 尺寸(All FAI /SPC ) | 尺寸规格参照图纸定义（长、宽、厚、位置度） |  | 5pcs/4H | OMM
5 | 表磁 | 规格参照图纸定义 |  | 5pcs/4H | JQS
6 | 吸力 | 规格参照图纸定义 |  | 5pcs/4H | Tema拉力机
7 | 磁钢极性检查 | 极性与图纸要求一致 |  | 5pcs/4H 生产100%检验 | 目视+极性笔（极性盖板）
8 | 外观 | 参照RC40外观检验文件 |  | GB/T-2828.1 一般Ⅱ级 AQL 0.4 | 目视
适用场合：本页指导书适用于装配PQC过程控制检验
页码：6/8页

## 单磁钢-OQC
|  | 产品名称 | RC40 | 抽样计划
|  | 产品编号 | OQC 单磁钢出货检查 | GB/T-2828.1 一般Ⅱ级
编号 | 检验项目 | 质量特性要求 |  | Level | 测量方法
1 | 尺寸(All FAI /SPC ) | 尺寸规格参照图纸（长、宽、厚、位置度、R角） |  | 32pcs/Lot | KEYENCE 基恩士
2 | 磁化向 FAI /SPC 尺寸 | 见图纸要求 |  | 32pcs/Lot | 三轴线圈+亥姆霍兹线圈
3 | 表磁 多极充磁磁钢+组件 FAI /SPC | 表磁（FD）要求参照图纸 |  | 32pcs/Lot | JQS
4 | 磁矩（MM） 单极充磁磁钢 | MM规格参照图纸规格 |  | 32pcs/Lot | 三轴线圈+亥姆霍兹线圈
5 | 极性检查 (无磁产品取消此项检查） | 磁钢极性与图纸一致 |  | 32pcs/Lot | 极性笔
6 | 磁极片检查 (无磁产品此项检查是否染磁） | 磁极片检查是否有显影异常 |  | 32pcs/Lot | 目视
7 | 镭雕标记 | 镭雕标记参照图纸 |  | 32pcs/Lot | 目视
8 | 盐雾测试 | 5%NaCL, 35±2℃, PH6.5-7.2, 15~30° 无生锈起泡 ≥24hrs |  | 10pcs/Lot | 盐雾试验箱
9 | 达因测试 | ≥34 (内控) |  | 10pcs/Lot | 达因笔
10 | 外观 | 菲林比对片版本：《099-04896-A》Class D： 外观标准参照RC40外观检验文件 |  | GB/T-2828.1 一般Ⅱ级 AQL 0.4 | 目视
11 | 包装材料、包装方式检查 | 参见SOP文件及技术文件要求 |  | 100% 自检 | 目视
12 | 标签信息检查 | 《客户标签格式及标签说明》 |  | 100% 自检 | 目视
适用场合：本页指导书适用于成品入库检验!
页码：7/8页

## 组件-OQC
|  | 产品名称 | RC40 | 抽样计划
|  | 产品编号 | OQC 组合件出货检查 | GB/T-2828.1 一般Ⅱ级
编号 | 检验项目 | 质量特性要求 |  | Level | 测量方法
1 | 尺寸(All FAI /SPC ) | 尺寸规格参照图纸 |  | 32pcs/Lot | KEYENCE 基恩士
2 | 表磁 | 规格参照图纸定义 |  | 32pcs/Lot | JQS
3 | 吸力 | 规格参照图纸定义 |  | 32pcs/Lot | Tema拉力机
4 | 色差检查 | 同一组合件上的磁钢无明显色差 |  | 32pcs/Lot | 目视
5 | 极性检查 | 极性参照图纸 |  | 32pcs/Lot | 极性笔
6 | 磁极片检查 | 磁极片检查是否有显影异常 |  | 32pcs/Lot | 目视
7 | 达因 | ≥34 |  | 10pcs/Lot | 达因笔
9 | 外观 | 参照RC40外观检验文件 |  | GB/T-2828.1 一般Ⅱ级 AQL 0.4 | 目视
10 | 包装材料、包装方式检查 | 参见SOP文件及技术文件要求 |  | 100% 自检 | 目视
11 | 标签信息检查 | 《客户标签格式及标签说明》 |  | 100% 自检 | 目视
适用场合：本页指导书适用于成品入库检验!
页码：8/8页